## TD_7815
Technický list
VÝROBOK: |  | GUMOVÁ TESNIACA DOSKA
TYP: |  | TD 7815
KAUČUKOVÁ BÁZA: |  | EPDM
ŠPECIFIKÁCIA: |  | TEPLOVZDORNÉ DOSKY
POUŹITIE: |  | NA RÔZNE DRUHY ŠPECIÁLNEHO TESNENIA
FARBA: |  | ČIERNA
FYZIKÁLNO-MECHANICKÉ HODNOTY:
PEVNOSŤ | ŤAŽNOSŤ | TVRDOSŤ |  | TEPLOTNÝ ROZSAH | ŠPECIFICKÁ HMOTNOSŤ
(MpA) | (%) | (ºShA) |  | (°C) | (g/cm³)
min. 10 | min 400 | 60 ± 5 |  | -40+125 | 1,22 ± 0,2
POPIS VÝROBKU:
Vyrábajú sa: | ­celogumové tesniace dosky
­bez vložky alebo s 1 resp. 2 textilnými vložkami
­v hrúbke od 1 mm do 10 mm
| ­ tolerancie hrúbky: | 1,2,3,4 mm | ±0,3
|  | 5,6 mm | ±0,4
|  | 8,10 mm | ±0,6
|  | 12,15 mm | ±1,0
Štandardná šírka dosiek je 1 200 mm ± 10 mm.
Štandardná dĺžka roľne je 10 000 mm ± 1 %.
KONTROLA:
Priebežne počas výrobného procesu výstupná kontrola skontroluje vizuálne vzhľad,
podľa predpísaného rozsahu chýb zaradí dosky do kvalitatívnych tried. Rozmery sa
skontroľujú predpísanými meradlami.
BALENIE A SKLADOVANIE:
Gumové dosky sa natáčajú do roľne, zabalia do fixačnej fólie, odvážia, označia štítkom
s identifikačnými údajmi, odvedú do skladu.
Tesniace dosky sa skladujú podľa STN 63 0001.